## Sheet1
NERVÜRLÜ DEMİR BİNDİRME HESABI (inş.müh. Gürcan BERBEROĞLU tel: 0532 366 02 04 www.betoncelik.com )
| fck = C = |  | 35 | N/mm² (Mpa.) (beton silindirik karakteristik mukavemeti) | [12 empty] | Dikkat sadece sarı hücrelere data girilecek.
| fyk = S = |  | 420 |  | N/mm² (Mpa.) (çelik akma mukavemeti)
| gmc = | 1.5
| fcd = | 35 | / | 1.5 |  | = | 23.33333 |  | N/mm²
| gms = | 1.15
| fyd = | 420 |  | / | 1.15 |  | = | 365.2174 |  | N/mm²
| fctk = 0.35 *Ö fck = |  |  |  |  | 0.35 |  | * Ö | 35 | = | 2.070628 | N/mm²
| fctd = fctk / gmc = |  |  |  | 2.070628 |  | / | 1.5 |  | = | 1.380419 | N/mm²
nervürlü donatıda Lb = ( 0,12 * fyd * Ø / fctd ) > ( 20 * Ø )
Donatı çapının, 32 mm < Ø ≤ 40 mm olduğu durumlarda yukarıdaki denklemlerden hesaplanan kenetlenme boyu, 100 / ( 132 - Ø ) katsayısı ile çarpılarak artırılır.
Aynı kesitte boyuna donatının yarısından fazlası ekleniyorsa, Lo ≥ 1,50 * Lb
[15 empty] | 8 | kesitte boyuna donatının yarısından fazlası bu şekilde ekleniyor mu ?
8
[13 empty] | 38 | cm |  | evet
[15 empty] | 10 | kesitte boyuna donatının yarısından fazlası bu şekilde ekleniyor mu ?
10
[13 empty] | 48 | cm |  | evet
[15 empty] | 12 | kesitte boyuna donatının yarısından fazlası bu şekilde ekleniyor mu ?
12
[13 empty] | 57 | cm |  | evet
[15 empty] | 14 | kesitte boyuna donatının yarısından fazlası bu şekilde ekleniyor mu ?
14
[13 empty] | 67 | cm |  | evet
[15 empty] | 16 | kesitte boyuna donatının yarısından fazlası bu şekilde ekleniyor mu ?
16
[13 empty] | 76 | cm |  | evet
[15 empty] | 18 | kesitte boyuna donatının yarısından fazlası bu şekilde ekleniyor mu ?
18
[13 empty] | 86 | cm |  | evet
[15 empty] | 20 | kesitte boyuna donatının yarısından fazlası bu şekilde ekleniyor mu ?
20
[13 empty] | 95 | cm |  | evet
[15 empty] | 22 | kesitte boyuna donatının yarısından fazlası bu şekilde ekleniyor mu ?
22
[13 empty] | 105 | cm |  | evet
[15 empty] | 24 | kesitte boyuna donatının yarısından fazlası bu şekilde ekleniyor mu ?
24
[13 empty] | 114 | cm |  | evet
[15 empty] | 26 | kesitte boyuna donatının yarısından fazlası bu şekilde ekleniyor mu ?
26
[13 empty] | 124 | cm |  | evet
[15 empty] | 28 | kesitte boyuna donatının yarısından fazlası bu şekilde ekleniyor mu ?
28
[13 empty] | 133 | cm |  | evet
[15 empty] | 30 | kesitte boyuna donatının yarısından fazlası bu şekilde ekleniyor mu ?
30
[13 empty] | 143 | cm |  | evet
[15 empty] | 32 | kesitte boyuna donatının yarısından fazlası bu şekilde ekleniyor mu ?
32
[13 empty] | 152 | cm |  | evet